## CBR
|  | FORMATO DE RELACIÒN DE SOPORTE DEL SUELO (CBR) - I.N.V. E – 148 – 13-LABORATORIO DE SUELOS |  |  |  |  | CODIGO |  | Sondeo | Rapida (B) | Humedad Natural | Moldeada | PAG 1 | Circular
[7 empty] | EDICIÒN |  | Apique | Lenta (A) | Saturado | Inalterada | PAG 2 | Rectangular
[7 empty] | FECHA |  |  | Doble Ciclo De Carga |  |  | PAG 3
[7 empty] | CSC | [5 empty] | PAG 4
PROYECTO : | [12 empty] | PAG 5
CONTRATANTE: | [12 empty] | PAG 6
MUESTRA Nº: |  |  | TIPO: | [9 empty] | PAG 7
PROFUNDIDAD (m): |  |  | ABSCISA |  | TIPO DE MUESTRA: | [7 empty] | PAG 8
FECHA: |  |  | FUENTE: |  | EQUIPOS: | [7 empty] | PAG 9
LOCALIZACION: | [12 empty] | PAG 10
DESCRIPCIÒN
ENSAYO DE COMPACTACIÒN
|  |  |  | SIN INMERSIÓN |  | CON INMERSIÓN
| Molde No. |  |  | B2 |  | B2
| Numero de Golpes por Capa |  |  | - |  | -
| Peso Molde + Suelo Humedo (g) |  |  | 8203 |  | 8353
| Peso Molde (g) |  |  | 2870 |  | 2870
| Peso Suelo Humedo (g) |  |  | 5333 |  | 5483
| Volumen del Molde (cm^3) |  |  | 3283.464 |  | 3283.464
| Densidad Humeda (g/cm^3) |  |  | 1.624199 |  | 1.669883
| Humedad (%) |  |  | 26.03076 |  | 27.92465
| Densidad Seca (g/cm^3) |  |  | 1.288732 |  | 1.305364
DETERMINACIÒN DE LA HUMEDAD DE COMPACTACIÒN
|  |  |  | SIN INMERSIÓN |  | CON INMERSIÓN
| Capsula No. |  |  | 415 |  | 436
| Peso Capsula + suelo humedo (g) |  |  | 124.32 |  | 129.41
| Peso Capsula + suelo seco (g) |  |  | 99.95 |  | 102.58
| Peso agua (g) |  |  | 24.37 |  | 26.83
| Peso Capsula (g) |  |  | 6.33 |  | 6.5
| Humedad, % |  |  | 26.03076 |  | 27.92465
PENETRACIÒN
| PRUEBA | SIN INMERSIÒN |  |  | CON INMERSIÒN
| PENETRACIÒN | CARGA |  |  | CARGA
| Pulg. | Lectura (KN) | Lib. F | PSI | Lectura (KN) | Lib. F | PSI
| 0.005 | 1.27 | 285.5074 | 91.21641 | 1.2 | 269.7707316 | 86.18873
| 0.025 | 2.59 | 582.2552 | 186.024 | 1.34 | 301.244 | 96.24408
| 0.05 | 3.02 | 678.923 | 216.9083 | 2.64 | 593.4956 | 189.6152
| 0.075 | 5.47 | 1229.705 | 392.877 | 4.28 | 962.1823 | 307.4065
| 0.1 | 7.95 | 1787.231 | 571.0004 | 5.77 | 1297.148 | 414.4242
| 0.15 | 10.13 | 2277.315 | 727.5765 | 7.74 | 1740.021 | 555.9173
| 0.2 | 14.3 | 3214.768 | 1027.082 | 9.5 | 2135.685 | 682.3275
| 0.25 | 16.41 | 3689.115 | 1178.631 | 11.14 | 2504.372 | 800.1187
| 0.3 | 18.97 | 4264.626 | 1362.5 | 13.74 | 3088.875 | 986.861
| 0.4 | 20.66 | 4644.553 | 1483.883 | 15.91 | 3576.71 | 1142.719
| 0.5 | 23.15 | 5204.327 | 1662.724 | 17.31 | 3891.443 | 1243.272
EXPANSIÓN | TIEMPO (h) | INICIAL | 24 | 48 | 72 | 96 | 120
| LECTURA (mm) | 20 | 25.1 | 25.4
% DE EXPANSIÒN | 4.63798
| CBR A 0,1 " | 57.10004 |  |  | CBR A 0,1 " | 41.44242
| CBR A 0,2 " | 68.47216 |  |  | CBR A 0,2 " | 45.4885
REVISÓ |  |  | APROBÓ |  |  |  | COPIA CONTROLADA | SI
INSPECTOR |  |  | COORDINADOR
Bogotà,D.C. - Colombia

## GRAFICO CBR
|  | FORMATO DE RELACIÒN DE SOPORTE DEL SUELO (CBR) - I.N.V. E – 148 – 13-LABORATORIO DE SUELOS |  |  | CODIGO | PAG 2 |  | Sondeo | Rapida (B) | Humedad Natural | Moldeada | PAG 1 | Circular
[5 empty] | EDICIÒN |  |  | Apique | Lenta (A) | Saturado | Inalterada | PAG 2 | Rectangular
[5 empty] | FECHA |  |  |  | Doble Ciclo De Carga |  |  | PAG 3
[5 empty] | CSC | [6 empty] | PAG 4
PROYECTO : | [11 empty] | PAG 5
CONTRATANTE: | [11 empty] | PAG 6
MUESTRA Nº: |  |  | TIPO: | NUMERO: | [7 empty] | PAG 7
PROFUNDIDAD (m): |  |  | ABSCISA | TIPO DE MUESTRA: | [7 empty] | PAG 8
FECHA: |  |  | FUENTE: | EQUIPOS: | [7 empty] | PAG 9
LOCALIZACION: | [11 empty] | PAG 10
DESCRIPCIÒN
NO TOCAR
[7 empty] | X | Y | X | Y
[7 empty] | 0.1 | 0 | 0.2 | 0
SIN INMERSIÒN | [6 empty] | 0.1 | 571.0004 | 0.2 | 1027.082
PENETRACIÒN | CARGA
Pulg. | PSI | [5 empty] | 0.1 | 571.0004 | 0.2 | 1027.082
0.005 | 91.21641 | [5 empty] | 0 | 571.0004 | 0 | 1027.082
0.025 | 186.024
0.05 | 216.9083
0.075 | 392.877
0.1 | 571.0004
0.15 | 727.5765
0.2 | 1027.082
0.25 | 1178.631
0.3 | 1362.5
0.4 | 1483.883
0.5 | 1662.724
NO TOCAR
CON INMERSIÒN | [6 empty] | X | Y | X | Y
PENETRACIÒN | CARGA | [5 empty] | 0.1 | 0 | 0.2 | 0
Pulg. | PSI | [5 empty] | 0.1 | 414.4242 | 0.2 | 682.3275
0.005 | 86.18873
0.025 | 96.24408 | [5 empty] | 0.1 | 414.4242 | 0.2 | 682.3275
0.05 | 189.6152 | [5 empty] | 0 | 414.4242 | 0 | 682.3275
0.075 | 307.4065
0.1 | 414.4242
0.15 | 555.9173
0.2 | 682.3275
0.25 | 800.1187
0.3 | 986.861
0.4 | 1142.719
0.5 | 1243.272
OBSERVACIONES:
REVISÓ |  |  | APROBÓ |  | COPIA CONTROLADA | SI
INSPECTOR |  |  | COORDINADOR
Bogotà,D.C. - Colombia

## FORMATO DE TOMA DE DATOS
|  | FORMATO DE RELACIÒN DE SOPORTE DEL SUELO (CBR) - I.N.V. E – 148 – 13-LABORATORIO DE SUELOS |  |  |  |  | CODIGO | PAG 1 | Sondeo | Rapida (B) | Humedad Natural | Moldeada | PAG 1 | Circular
[7 empty] | EDICIÒN |  | Apique | Lenta (A) | Saturado | Inalterada | PAG 2 | Rectangular
[7 empty] | FECHA |  |  | Doble Ciclo De Carga |  |  | PAG 3
[7 empty] | CSC | [5 empty] | PAG 4
MUESTRA Nº: |  |  | TIPO: |  | NUMERO: | [7 empty] | PAG 7
PROFUNDIDAD (m): |  |  | ABSCISA: |  | TIPO DE MUESTRA: | [7 empty] | PAG 8
FECHA: |  |  | FUENTE: |  | EQUIPOS: | [7 empty] | PAG 9
LOCALIZACION: | [12 empty] | PAG 10
DESCRIPCIÒN :
ENSAYO DE COMPACTACIÒN
|  |  |  | SIN INMERSIÓN |  | CON INMERSIÓN
Molde No.
Numero de Golpes por Capa
Peso Molde + Suelo Humedo (g)
Peso Molde (g)
Peso Suelo Humedo (g)
Volumen del Molde (cm^3)
DETERMINACIÒN DE LA HUMEDAD DE COMPACTACIÒN
|  |  |  | SIN INMERSIÓN |  | CON INMERSIÓN
Capsula No.
Peso Capsula + suelo humedo (g)
Peso Capsula + suelo seco (g)
Peso agua (g)
Peso Capsula (g)
PENETRACIÒN
| PRUEBA | SIN INMERSIÒN |  |  | CON INMERSIÒN
| PENETRACIÒN | CARGA |  |  | CARGA
| Pulg. | Lectura (KN) | Lib. F | PSI | Lectura (KN) | Lib. F | PSI
0.005
0.025
0.05
0.075
0.1
0.15
0.2
0.25
0.3
0.4
0.5
EXPANSIÓN | TIEMPO (h) | INICIAL | 24 | 48 | 72 | 96 | 120
LECTURA (mm)
OBSERVACIONES:
ELABORÓ |  |  | APROBÓ |  |  |  | COPIA CONTROLADA | SI
LABORATORISTA |  |  | COORDINADOR
Bogotà,D.C. - Colombia